## ПолистиролБетонные изделия
| Российская федерация 141068 МО г.Королев |  |  |  | Р/счет 40702810301140000267
| мкр. Первомайский, ул. Советская д,27 |  |  |  | в ОАО Банк Москвы г. Москва
| Тел/Факс (495) 988-50-61 |  |  |  | К/счет 30101810500000000219
| Моб. 8(926)520 0218 Олег |  |  |  | БИК 044525219
| e-mail: o-gradstroi@mail.ru www.gs-ooo.ru |  |  |  | ИНН 5018136210 КПП 501801001
ООО «ГрадСтрой» - производственно торговая компания. Основной ведущей специализацией организации является производство полистиролбетонных блоков, плит, армированных перемычек, пенобетонных блоков и сухих строительных смесей. Строительно-монтажные работы любой сложности.
ПОЛИСТИРОЛБЕТОННЫЕ БЛОКИ
В связи с постоянным ростом цен на цемент стоимость продукции уточняйте у менеджеров. Ждем Ваши заявки по тел. 8(926)520 0218 или по эл.почте o-gradstroi@mail.ru
САНИТАРНО-ЭПИДЕМИОЛОГИЧЕСКОЕ ЗАКЛЮЧЕНИЕ 77.МО.01.574.П.010788.12.09
СЕРТИФИКАТ СООТВЕТСТВИЯ № РОСС RU.АЕ55.Н00360
Марка по плотности | РАЗМЕРЫ | Кол-во шт | Класс по прочности |  | Морозостойкость F | Теплопроводность Вт/(м(0С) | Стоимость | Стоимость
|  | 1м3/ на поддоне | Марка бетона |  |  |  | ОПТ руб/м3 | РОЗН руб/м3
D 250 | 400*295*595 400*300*600 | 13,8/ 40 | В0,35 / М5 | Ненесущие стены | F 25-35 | 0.075 | 3000 | 3100
D 300 | 375*295*595 375*300*600 | 14,8/ 40 | В0,5 / М7,5 |  | F 25-50 | 0.085 | 3100 | 3200
D 350 | 295*295*595 300*300*600 | 18,5/ 56 | В0,75 / М10 | Самонесущ стены | F 35-50 | 0.095 | 3150 | 3300
D 400 | 195*295*595 200*300*600 | 27,8/ 80 | В 1 / М15 |  | F 35-50 | 0.105 | 3350 | 3500
D 450 | 95*295*595 100*300*600 | 55,5/ 160 | В 1,5 / М20 | Несущие стены | F 35-50 | 0.115 | 3400 | 3600
D 500 |  |  | В 2,0 / М25 |  | F 35-75 | 0.125 | 3550 | 3700
Стоимость указана в рублях с учетом НДС за 1 куб.м. и поддонами на самовывоз с Пушкинского р-на.
ТЕПЛОИЗОЛЯЦИОННЫЕ ПЛИТЫ ПОЛИСТИРОЛБЕТОННЫЕ
САНИТАРНО-ЭПИДЕМИОЛОГИЧЕСКОЕ ЗАКЛЮЧЕНИЕ 77.МО.01.574.П.010788.12.09 СЕРТИФИКАТ СООТВЕТСТВИЯ № РОСС RU.АЕ55.Н00360
Марка по плотности | РАЗМЕРЫ | Кол-во | Класс по прочности |  | Морозостойкость F | Теплопроводность Вт/(м(0С) | Стоимость | Стоимость
|  | 1м3 | Марка бетона |  |  |  | До 100м3 | От 100м3
D 175-225 | 100*300*600 | 55.55 | М 2,5-5 | утеплитель | F 25 | 0.055 | 3200 | 3100
| 100*600*900 | 18.52
Стоимость указана в рублях с учетом НДС за 1 куб.м. и поддонами на самовывоз с Пушкинского р-на.
ПЕРЕМЫЧКИ ПОЛИСТИРОЛБЕТОННЫЕ АРМИРОВАННЫЕ САМОНЕСУШИЕ
САНИТАРНО-ЭПИДЕМИОЛОГИЧЕСКОЕ ЗАКЛЮЧЕНИЕ 77.МО.01.574.П.010788.12.09
СЕРТИФИКАТ СООТВЕТСТВИЯ № РОСС RU.АЕ55.Н00360
№ | НАИМЕНОВАНИЕ | МАРКА | РАЗМЕРЫ ПЕРЕМЫЧЕК | м3/1шт | ВЕС | Кол-во шт. | Стоимость | Стоимость
|  | Класс по прочн. на сжатие Коэф. тепл-ти | Ширина * Высота * Длина |  | кг/1шт | на поддоне | до 100шт. (8500 руб/м³) | ОПТ.
1.1. | ППБ-120-I | D 400 | 180 * 295 * 1200 | 0.0637 | 26.7 | 20 | 541.45 | -
1.2. | ППБ -120-II | В 0,75 | 140 *235* 1200 | 0.0395 | 16.5 | 30 | 335.75 | -
1.3. | ППБ -120-III | 0,08 Вт/м ˚С | 180 * 235 * 1200 | 0.0508 | 21.3 | 25 | 431.8 | -
1.4. | ППБ -120-IV |  | 140 *295* 1200 | 0.0496 | 20.8 | 24 | 421.6 | -
2.1. | ППБ -150-I | D 400 | 180 * 295 * 1500 | 0.0797 | 33.4 | 20 | 677.45 | -
2.2. | ППБ -150-II | В 0,75 | 140 *235* 1500 | 0.0494 | 20.7 | 30 | 419.9 | -
2.3. | ППБ -150-III | 0,08 Вт/м ˚С | 180 * 235 * 1500 | 0.0635 | 26.6 | 25 | 539.75 | -
2.4. | ППБ -150- IV |  | 140 *295* 1500 | 0.062 | 26.04 | 24 | 527 | -
3.1. | ППБ -180-I | D 400 | 180 * 295 * 1800 | 0.0956 | 40.1 | 20 | 812.6 | -
3.2. | ППБ -180-II | В 0,75 | 140 *235* 1800 | 0.0592 | 24.8 | 30 | 503.2 | -
3.3. | ППБ -180-III | 0,08 Вт/м ˚С | 180 * 235 * 1800 | 0.0761 | 31.9 | 25 | 646.85 | -
3.4. | ППБ -180- IV |  | 140 *295* 1800 | 0.0743 | 31.2 | 24 | 631.55 | -
4.1. | ППБ -210-I | D 400 | 180 * 295 * 2100 | 0.1115 | 46.8 | 20 | 947.75 | -
4.2. | ППБ -210-II | В 0,75 | 140 *235* 2100 | 0.0691 | 29.02 | 30 | 587.35 | -
4.3. | ППБ -210-III | 0,08 Вт/м ˚С | 180 * 235 * 2100 | 0.0888 | 37.2 | 25 | 754.8 | -
4.4. | ППБ -210- IV |  | 140 *295* 2100 | 0.0867 | 36.4 | 24 | 736.95 | -
5.1. | ППБ -240-I | D 400 | 180 * 295 * 2400 | 0.1274 | 53.5 | 20 | 1082.9 | -
5.2. | ППБ -240-II | В 0,75 | 140 *235* 2400 | 0.079 | 31.1 | 30 | 671.5 | -
5.3. | ППБ -240-III | 0,08 Вт/м ˚С | 180 * 235 * 2400 | 0.1015 | 42.6 | 25 | 862.75 | -
5.4. | ППБ -240- IV |  | 140 *295* 2400 | 0.0991 | 41.6 | 24 | 842.35 | -
6.1. | ППБ -270-I | D 400 | 180 * 295 * 2700 | 0.1434 | 60.2 | 20 | 1218.9 | -
6.2. | ППБ -270-II | В 0,75 | 140 *235* 2700 | 0.0888 | 37.2 | 30 | 754.8 | -
6.3. | ППБ -270-III | 0,08 Вт/м ˚С | 180 * 235 * 2700 | 0.1142 | 47.9 | 25 | 970.7 | -
6.4. | ППБ -270- IV |  | 140 *295* 2700 | 0.1115 | 46.8 | 24 | 947.75 | -
7.1. | ППБ -300-I | D 400 | 180 * 295 * 2970 | 0.1577 | 66.2 | 20 | 1340.45 | -
7.2. | ППБ -300-II | В 0,75 | 140 *235* 2970 | 0.0977 | 41.03 | 30 | 830.45 | -
7.3. | ППБ -300-III | 0,08 Вт/м ˚С | 180 * 235 * 2970 | 0.1256 | 52.7 | 25 | 1067.6 | -
7.4. | ППБ -300- IV |  | 140 *295* 2970 | 0.1227 | 51.5 | 24 | 1042.95 | -
Стоимость указана в рублях с учетом НДС за 1 куб.м. и поддонами на самовывоз с Пушкинского р-на.
ВЫПОЛНЯЕМ ЗАКАЗЫ НА НЕСТАНДАРТНЫЕ РАЗМЕРЫ !!!
Выполняем подрядные работы по строительству: кладка кирпича, блоков, монолитные работы и т.д.
ГрадСтрой

## Клеевые Смеси
| Российская федерация 141068 МО г.Королев | Р/счет 40702810301140000267
| мкр. Первомайский, ул. Советская д,27 | в ОАО Банк Москвы г. Москва
| Тел/Факс (495) 988-50-61 | К/счет 30101810500000000219
| Моб. 8(926)613-13-69 Иван | БИК 044525219
| e-mail: gs-ooo@bk.ru www.gs-ooo.ru | ИНН 5018136210 КПП 501801001
ООО «ГрадСтрой» - производственно торговая компания. Основной ведущей специализацией организации является производство полистиролбетонных блоков, плит, армированных перемычек, пенобетонных блоков и сухих строительных смесей. Строительно-монтажные работы любой сложности.
СТРОИТЕЛЬНЫЕ КЛЕЕВЫЕ СМЕСИ
МАРКА | ОБЛАСТЬ ПРИМЕНЕНИЯ / расход сухой смеси. |  | ВЕС | кол-во шт. | Цена (руб.)
|  |  | (кг.) | на поддоне | от 20 т | от 10 т | до 10 т
GS Ячеистый бетон (клей для блоков) | Смесь для укладки блоков из пенобетона и газосиликата. |  | 25 | 48 | - | 115 | 150
Состав: смесь цемента м-500 д0, тщательно отфракционного песка с полимерными пластифицирующими, водоудерживающими и структурообразующими добавками.
Расход 1,5-1,6 кг. На каждый мм толщины слоя на 1 м2 (12-30кг на 1 м.куб. блоков)
GS Полистиролбетон (клей для блоков) | Смесь для укладки блоков из полистиролбетона. |  | 25 | 48 | - | 150 | 180
Состав: Пескоцементная смесь с пластифицирующими и водоудерживающими добавками. Расход 1,5-1,6 кг. На каждый мм толщины слоя на 1 м2 (12-30кг на 1 м.куб. блоков)
GS УТЕПЛИТЕЛЬ (клей для пенопласта) | Клеевая смесь для фиксации утеплителя из пенополистирола и приклеивания минераловатных плит. Состав: Высокачественная цементно-песчаная клеевая смесь с пластифицирующими, структурообразующими, полимерными, и водоудерживающими добавками. Для фиксации панелей утеплителя из пенопласта, либо для приклеивания плит из минеральной ваты и подобных материалов на фасады зданий и внутри помещений. Может применяться в качестве высококачественного клея для фиксации блоков и керамической плитки снаружи и внутри помещений. Расход: 2,2-6 кг. /м2 |  | 25 | 48 | - | 250 | 320
GS СТАНДАРТ (клей для плитки) | Клей для укладки керамической, кафельной, каменной плитки на стены из блоков, кирпича, бетона и проведения ремонтных работ внутри помещений. |  | 25 | 48 | - | 115 | 135
высококачественный, водостойкий клей с противогрибковыми добавками. Состав: Цементно-песчаная смесь с пластифицирующими, полимерными и структурообразующими добавками.
Расход 2,5-7,5 кг. На каждый мм толщины слоя на 1 м2 на настенной плитки.
GS КЕРАМОГРАНИТ (клей для керамогранита) | Усиленный эластичный клей для керамогранита природного камня. |  | 25 | 48 | - | 145 | 190
Для укладки керамической, кафельной, каменной плитки на стены и полы из блоков, кирпича, бетона и проведения ремонтных работ снаружи и внутри помещений.
Толщина слоя: 4-10мм. Расход: 5-15кг/м2.
GS ПГП | для склеивания пазогребневых гипсовых плит . Состав: Гипсовая смесь с пластифицирующими полимерными, минеральными добавками в совокупности с регуляторами твердения. Для монтажа пазогребневых плит, а так же укладки керамической, кафельной, каменной плитки на стены из гипса, гипсолита, гипсокартона, кирпича, бетона. |  | 25 | 48 | - | 170 | 195
Толщина слоя: 2-10мм. Расход: 0.7-4 кг/м2.
«АНТИМОРОЗ» | для проведения строительных и работ при отрицательных температурах. |  | 15 | 48 | - | 420 | 470
Расход: 0,5-2кг на мешок смеси 25кг (от 0 до -5°С - 0,5 кг; от -5°С до -10°С - 1 кг; от -10°С до -15°С - 1,5 кг; от -15°С до -20°С - 2 кг. )
Сухая смесь М150 универсальная | Сухая смесь М150 универсальная используется при проведении большого количества самых разных строительных работ |  | 50 | 25 | 120 | 122 | 124
Сухая смесь М200 кладочная | Используется для выполнения монтажно-кладочных и ремонтных работ, требующих повышенной прочности используемых материалов |  | 50 | 25 | 123 | 124 | 127
Сухая смесь М300 пескобетон | Предназначена для первичного выравнивания полов, горизонтальных бетонных и цементно-песчаных снований, заделки швов между бетонными элементами, для устранения дефектов заливки бетонных конструкций и для устройства фундаментов. |  | 50 | 25 | 130 | 140 | 155
Сухая смесь М150 универсальная | Сухая смесь М 150 предназначается для широкой палитры строительно-отделочных работ: бетонирование полов, оштукатуривание стен, ремонта и заделки швов бетонных стен, укладки кирпичей и бетонных блоков, укладки тротуарной плитки и много другого. |  | 45 | 25 | 116 | 118 | 120
Сухая смесь М200 кладочная | Сухая смесь М200 является отличным материалом для проведения как монтажных, так и отделочных работ: кладка кирпича, камня и бетонных блоков, монтаж железобетонных конструкций, стяжка полов, устранение швов на бетонных лестницах и стенах и др. |  | 45 | 25 | 118 | 120 | 122
Сухая смест М300 пескобетон | Сухая смесь М300 (также известна как пескобетон М 300) используется для первичного выравнивания горизонтальных цементно-песчаных и бетонных оснований, |  | 45 | 25 | 123 | 125 | 127
Сухая смесь М150 универсальная | Сухая смесь М150 универсальная используется при проведении большого количества самых разных строительных работ |  | 40 | 30 | 111 | 113 | 115
Сухая смесь М200 кладочная | Сухая смесь М-200 цементная кладочная предназначена для выполнения монтажно-кладочных и ремонтных работ, требующих повышенной прочности используемых материалов. |  | 40 | 30 | 112 | 114 | 116
Сухая смесь М300 пескобетон | Сухая смесь М-300 предназначена для первичного выравнивания полов, горизонтальных бетонных и цементно-песчаных снований, заделки швов между бетонными элементами, для устранения дефектов заливки бетонных конструкций и для устройства фундаментов |  | 40 | 30 | 115 | 120 | 122
Штукатурка гипсовая | Штукатурная смесь для машинного нанесения на гипсовой основе предназначена для оштукатуривания стен и потолков с применением любых штукатурных машин. |  | 30 | 40 | 220 | 226 | 232
Штукатурка цементная | Универсальная штукатурка цементная применяется для высококачественного оштукатуривания и выравнивания фасадов зданий, в том числе по цоколю, стен из бетона, газобетона, кирпича и бутового камня, а так же внутренних помещений с нормальной и повышенной влажностью |  | 25 | 48 | 150 | 154 | 158
Шпаклевка уиверсальная гипсовая | Для финишной отделки стен и потолков из бетона, кирпича, гипсокартона, оштукатуренных цементных и гипсовых поверхностей внутри сухих помещений под последующее окрашивание или оклеивание |  | 20 | 40 | 210 | 216 | 222
Шпаклевка финишная повышенной белизны полимерная | Финишная шпатлевка применяется для финишного выравнивания оштукатуренных, зашпатлеванных или обшитых легкими строительными плитами стен, потолков и других элементов интерьера |  | 20 | 40 | 267 | 274 | 282
Стоимость указана в рублях с учетом НДС за 1 ед.товара на самовывоз с Пушкинского р-на.
Выполняем подрядные работы по строительству: кладка кирпича, блоков, монолитные работы и т.д.
ГрадСтрой

## Газосиликатные блоки
Российская федерация 141068 МО г.Королев |  |  | Р/счет 40702810301140000267
мкр. Первомайский, ул. Советская д,27. |  |  | в ОАО Банк Москвы г. Москва
Тел/Факс (495) 988-50-61 |  |  | К/счет 30101810500000000219
Моб. 8(926)520 0218 Олег |  |  | БИК 044525219
e-mail: gs-ooo@bk.ru www.gs-ooo.ru |  |  | ИНН 5018136210 КПП 501801001
ООО «ГрадСтрой» - производственно торговая компания. Основной ведущей специализацией организации является производство полистиролбетонных блоков, плит, армированных перемычек, пенобетонных блоков и сухих строительных смесей. Строительно-монтажные работы любой сложности.
ГАЗОСИЛИКАТНЫЕ БЛОКИ
Наименование | Размеры, мм | Кол-во | Кол-во | Кол-во м3 на поддоне | Марка по плотности | Цена
| Длина х Высота х Ширина | шт./м.куб | шт.на |  |  | руб./м.куб
поддоне
Блоки газобетонные (газосиликатные) ОАО "Минский комбинат силикатных изделий" МКСИ (Оборудование Masahenke) | 625х 100 х 250 | 50 | 120 | 1.868 | D500 D600 | 2900 2950
| 625 х 150 х 250 | 80 | 50 | 1.868
| 625 х 200 х 250 | 33.3 | 60 | 1.868
| 625 х 250 х 250 | 26.32 | 48 | 1.868
| 625 х 250 х 300 | 20 | 40 | 1.868
| 625 х 250 х 300 | 22.22 | 40 | 1.868
| 625 х 250 х 375 | 16 | 32 | 1.868
| 625 х 250 х 400 | 16 | 24 | 1.494
| 625х 250 х 500 | 12.5 | 24 | 1.868
| 600 х 200 х 300 | 28 | 80 | 2.8
| 600 х 200 х 400 | 21 | 60 | 2.88
Блоки газобетонные (газосиликатные) ГРАС-Калуга (Оборудование Wehrhahn) | 625 х 250 х 75 | 100 | 144 | 1.69 | D500 D600 | 2900 2950
| 625 х 250 х 100 | 50 | 112 | 1.75
| 625 х 250 х 125 | 50 | 96 | 1.875
| 625 х 250 х 150 | 50 | 80 | 1.875
| 625 х 250 х 200 | 33.3 | 48 | 1.75
| 625 х 250 х 250 | 25 | 48 | 1.875
| 625 х 250 х 300 | 20 | 40 | 1.5
| 625 х 250 х 350 | 20 | 32 | 1.75
| 625 х 250 х 375 | 16.6 | 24 | 1.406
| 625 х 250 х 400 | 16.6 | 32 | 1.5
| 625 х 250 х 450 | 14.2 | 24 | 2
| 625 х 250 х 500 | 12.5 | 24 | 1.69
Блоки газобетонные (газосиликатные) AeroStone Дмитровский Завод Газобетонных Изделий (ДЗГИ) | 600 х 200 х 300 | 27.78 | 50 | 1.8 | D500 D600 | 2900 2950
| 600 х 200 х 375 | 22.22 | 40 | 1.8
| 600 х 200 х 500 | 16.67 | 30 | 1.8
| 600 х 250 х 300 | 22.22 | 40 | 0.27
| 600 х 250 х 375 | 17.86 | 32 | 1.8
| 600 х 250 х 500 | 13.33 | 24 | 1.8
| 625 х 200 х 250 | 32 | 50 | 1.7
| 625 х 200 х 300 | 26.6 | 60 | 2.25
| 625 х 200 х 375 | 21.2 | 40 | 1.9
| 625 х 250 х 250 | 21.3 | 24 | 1.9
| 625 х 250 х 300 | 17.86 | 48 | 2.2
| 625 х 250 х 375 | 17 | 40 | 2.4
| 625 х 250 х 500 | 13.33 | 24 | 1.9
Блоки газобетонные (газосиликатные) Bikton | 600 х 200 х 200 | 41.6 | 60 | 1.44 | D500 D600 | 3350 3450
| 600 х 250 х 200 | 33.3 | 36 | 1.08
| 600 х 300 х 200 | 27.7 | 36 | 1.296
| 600 х 375 х 200 | 22.2 | 30 | 1.35
| 600 х 400 х 200 | 20.8 | 30 | 1.44
Блоки газобетонные (газосиликатные) Bonolit | 600 х 150 х 200 | 55.5 | 100 | 1.8 | D500 D600 | 2900 2950
| 600 х 200 х 200 | 41.6 | 75 | 1.8
| 600 х 250 х 200 | 33.3 | 60 | 1.62
| 600 х 300 х 200 | 27.7 | 50 | 1.8
| 600 х 375 х 200 | 22.2 | 40 | 1.44
| 600 х 400 х 200 | 20.8 | 30 | 1.44
| 600 х 500 х 200 | 16.6 | 30 | 1.8
Блоки газобетонные (газосиликатные) КЗСМ Кострома (Оборудование Masa-henke) | 600 х 200 х 250 | 33.3 | 60 | 1.8 | D500 D600 | 2900 2950
| 600 х 200 х 300 | 27.7 | 50 | 1.8
| 600 х 200 х 375 | 22.2 | 40 | 1.8
| 600 х 200 х 400 | 20.8 | 30 | 1.44
| 600 х 250 х 100 | 66.6 | 120 | 1.8
| 600 х 250 х 125 | 50 | 96 | 1.8
| 600 х 250 х 150 | 50 | 80 | 1.8
| 600 х 250 х 250 | 26.6 | 48 | 1.8
| 600 х 250 х 300 | 22.2 | 40 | 1.8
| 600 х 250 х 375 | 20 | 32 | 1.8
| 600 х 250 х 400 | 16.6 | 24 | 1.8
| 600 х 250 х 500 | 13.3 | 24 | 1.8
Выполняем подрядные работы по строительству: кладка кирпича, блоков, монолитные работы и т.д.
ГрадСтрой

## ЦЕМЕНТ
| Российская федерация 141068 МО г.Королев |  | Р/счет 40702810301140000267
| мкр.Первомайский , ул. Советская д,27. |  | в ОАО Банк Москвы г. Москва
| Тел/Факс (495) 988-50-61 |  | К/счет 30101810500000000219
| Моб. 8(926)520 0218 Олег |  | БИК 044525219
| e-mail: o-gradstroi@mail.ru www.gs-ooo.ru |  | ИНН 5018136210 КПП 501801001
ООО «ГрадСтрой» - производственно торговая компания, является прямым дистрибьютором ЗАО «ВолгаЦемент» собственник Вольского цементного завода «Коммунар», история деятельности которого начинается с 1914 года. Завод, входивший ранее в объединение «Вольскцемент», а затем в ОАО «Вольский завод асбестоцементных изделий», всегда держал высокие марки выпускаемого цемента.
ЦЕМЕНТ ТАРИРОВАННЫЙ |  |  | ФАСОВКА | до 20 т. руб/меш. | от 20 т. руб/меш.
500Д0 |  |  | 25 кг
500Д20 |  |  | 25кг
500 |  |  | 25кг
Наименование продукции |  | ГОСТ | Единица измерения | Цена с НДС в руб.
Портландцемент М-500 Д 0 |  | ГОСТ 10178-85,30515-97
Ж/д вагоны на Москве |  |  | тонна | 2900
Самовывоз Ж/д вагоны с Вольска |  |  | тонна | договорная
Портландцемент ССПЦ М-500 Д 20 |  | ГОСТ 22266-94
Ж/д вагоны на Москве |  |  | тонна | 2850
Самовывоз Ж/д вагоны с Вольска |  |  | тонна | договорная
Портландцемент М-500 Д 20 |  | ГОСТ 10178-85,30515-97
Ж/д вагоны на Москве |  |  | тонна | 2850
Самовывоз Ж/д вагоны с Вольска |  |  | тонна | договорная
Портландцемент М-400 Д 0 |  | ГОСТ 10178-85,30515-97
Ж/д вагоны на Москве |  |  | тонна | 2800
Самовывоз Ж/д вагоны с Вольска |  |  | тонна | договорная
Портландцемент М-400 Д 0 - Н |  | ГОСТ 10178-85,30515-97
Ж/д вагоны на Москве |  |  | тонна | 2800
Самовывоз Ж/д вагоны с Вольска |  |  | тонна | договорная
Портландцемент ССПЦ М-400 Д 0 |  | ГОСТ 22266-94
Ж/д вагоны на Москве |  |  | тонна | 2800
Самовывоз Ж/д вагоны с Вольска |  |  | тонна | договорная
Портландцемент ССПЦ М-400 Д 20 |  | ГОСТ 22266-94
Ж/д вагоны на Москве |  |  | тонна | 2800
Самовывоз Ж/д вагоны с Вольска |  |  | тонна | договорная
Портландцемент М-400 Д 20 |  | ГОСТ 10178-85,30515-97
Ж/д вагоны на Москве |  |  | тонна | 2750
Самовывоз Ж/д вагоны с Вольска |  |  | тонна | договорная
Выполняем подрядные работы по строительству: кладка кирпича, блоков, монолитные работы и т.д.
ГрадСтрой

## Керамзитбетон Пескоцемент
Российская федерация 141068 МО г.Королев |  |  | Р/счет 40702810301140000267
мкр. Первомайский , ул. Советская д,27. |  |  | в ОАО Банк Москвы г. Москва
Тел/Факс (495) 988-50-61 |  |  | К/счет 30101810500000000219
Моб. 8(926)520 0218 Олег |  |  | БИК 044525219
e-mail: o-gradstroi@mail.ru www.gs-ooo.ru |  |  | ИНН 5018136210 КПП 501801001
ООО «ГрадСтрой» - производственно торговая компания. Основной ведущей специализацией организации является производство полистиролбетонных блоков, плит, армированных перемычек, пенобетонных блоков и сухих строительных смесей. Строительно-монтажные работы любой сложности.
КЕРАМЗИТОБЕТОННЫЕ БЛОКИ ПЕСКОЦЕМЕНТНЫЕ БЛОКИ
НИМЕНОВАНИЕ | РАЗМЕРЫ | ШТУК в 1м3 | ЦЕНА за 1 шт. с НДС и Доставкой
КЕРАМЗИТОБЕТОННЫЕ БЛОКИ | 390*190*188 | 71,8 шт. | 47 руб./шт
ПУСТОТЕЛЫЕ 4-х ЩЕЛЕВЫЕ
КЕРАМЗИТОБЕТОННЫЕ БЛОКИ | 390*190*188 | 71,8 шт. | 57 руб./шт
ПОЛНОТЕЛЫЕ
КЕРАМЗИТОБЕТОННЫЕ БЛОКИ | 390*190*120 | 112,4 шт. | 28 руб./шт
ПЕРЕГОРОДОЧНЫЕ 2-х ПУСТОТНЫЕ
КЕРАМЗИТОБЕТОННЫЕ БЛОКИ | 390*190*88 | 149,9 шт. | 24 руб./шт
ПЕРЕГОРОДОЧНЫЕ 2-х ПУСТОТНЫЕ
ПЕСКОЦЕМЕНТНЫЕ БЛОКИ | 390*190*188 | 71,8 шт. | 50 руб./шт
ПУСТОТЕЛЫЕ 4-х ЩЕЛЕВЫЕ
ПЕСКОЦЕМЕНТНЫЕ БЛОКИ | 390*190*188 | 71,8 шт. | 55руб./шт
ПОЛНОТЕЛЫЕ / ФУНДАМЕНТНЫЕ
ПЕСКОЦЕМЕНТНЫЕ БЛОКИ | 390*190*120 | 112,4 шт. | 40 руб./шт
ПЕРЕГОРОДОЧНЫЕ 2-х ПУСТОТНЫЕ
ПЕСКОЦЕМЕНТНЫЕ БЛОКИ | 390*190*90 | 149,9 шт. | 35 руб./шт
ПЕРЕГОРОДОЧНЫЕ 2-х ПУСТОТНЫЕ
Выполняем подрядные работы по строительству: кладка кирпича, блоков, монолитные работы и т.д.
ГрадСтрой

## Пенобетон
| Российская федерация 141068 МО г.Королев |  |  | Р/счет 40702810301140000267
мкр. Текстильщик, ул. Советская д,5 офис 21. | мкр. Первомайский, ул. Советская д,27 |  |  | в ОАО Банк Москвы г. Москва
Тел/Факс (495) 988-50-61 | Тел/Факс (495) 988-50-61 |  |  | К/счет 30101810500000000219
| Моб. 8(926)520 0218 Олег |  |  | БИК 044525219
| e-mail: o-gradstroi@mail.ru www.gs-ooo.ru |  |  | ИНН 5018136210 КПП 501801001
ПЕНОБЕТОННЫЕ БЛОКИ ПЕНОБЛОКИ
Марка по плотности | РАЗМЕРЫ | ШТУК в 1м3 | Класс по прочности на сжатие |  | Коэффиц. теплопр-ти Вт/(м(0С) | ЦЕНА с НДС | ЦЕНА с НДС
[6 empty] | до 100 м3 | от 100м3
D 500 | 200*300*600 100*300*600 | 27,7 шт. 55,5 шт. | В1,0-1,5 | Несущие стены | 0.12 | 2600 руб./м3 | 2600 руб./м3
D 600 |  |  | В1,5-2,0 | Несущие стены | 0.14 | 2700 руб./м3 | 2600 руб./м3
D 700 |  |  | В1,5-2,5 | Несущие стены | 0.16 | 2750 руб./м3 | договорная
Выполняем подрядные работы по строительству: кладка кирпича, блоков, монолитные работы и т.д.
ГрадСтрой

## Гипсовые плиты
| Российская федерация 141068 МО г.Королев |  |  | Р/счет 40702810301140000267
| мкр. Первомайский , ул. Советская д,27. |  |  | в ОАО Банк Москвы г. Москва
| Тел/Факс (495) 988-50-61 |  |  | К/счет 30101810500000000219
| Моб. 8(926)520 0218 Олег |  |  | БИК 044525219
| e-mail: o-gradstroi@mail.ru www.gs-ooo.ru |  |  | ИНН 5018136210 КПП 501801001
ООО «ГрадСтрой» - производственно торговая компания. Основной ведущей специализацией организации является производство полистиролбетонных блоков, плит, армированных перемычек, пенобетонных блоков и сухих строительных смесей. Строительно-монтажные работы любой сложности.
ПАЗОГРЕБНЕВЫЕ ГИПСОВЫЕ ПЛИТЫ ПГП –стандарт ПГП-гидро
| НИМЕНОВАНИЕ | РАЗМЕРЫ | ЦЕНА с НДС и Доставкой
При загрузке не менее 250м2
|  |  | Цена за 1 м2 | Цена за 1 шт
| ПГП ("Магма") Пазогребневая Гипсовая плита станд (полнотелая) | 667*500*80 / 88 | 520 руб./м2 | *
| ПГП ("Магма") Пазогребневая Гипсовая плита станд (пустотелая) | 667*500*80 / 88 | 510 руб./м2 | *
| ПГП ("Магма") ГИДРОФОБИЗИРОВАННАЯ –Пазогребневая Гипсовая плита влагостойкая (полнотелая) | 667*500*80 / 88 | 620 руб./м2 | *
| ПГП ("Магма") ГИДРОФОБИЗИРОВАННАЯ –Пазогребневая Гипсовая плита влагостойкая (пустотелая) | 667*500*80 / 88 | 610 руб./м2 | *
| ПГП ГИДРО –Пазогребневая Гипсовая плита влагост. | 667*500*80 | 515 руб./м2 | *
Выполняем подрядные работы по строительству: кладка кирпича, блоков, монолитные работы и т.д.
ГрадСтрой