## Лист1
|  | ООО Торгово производственная компания "РИВАЛ" | [5 empty] | категория | цена за кг
|  | Завод по производству полиэтиленовых труб |  |  |  |  | 67 | 1 | 67 | 0
|  | ООО ТПК «РиВал» РТ, 420138, г. Казань, ул. Дубравная, 38, а/я 273 ИНН 1659095510 КПП 165901001 р/с 40702810024640005239 к/с 30101810700000000955 в ФИЛИАЛ №6318 Банка ВТБ 24 г.Самара БИК 043602955 тел: 8-920-141-60-70 прайс на 15.06.2010 |  |  |  |  | 70 | 2 | 70 | 0
[7 empty] | 74 | 3 | 74 | 0
ТРУБЫ ВОДОНАПОРНЫЕ ИЗ ПОЛИЭТИЛЕНА ПЭ 80 (ГОСТ 18599-2001).
Наружный | Цены указаны в рублях с учетом НДС.
диаметр, мм.
| SDR 11 -12,5 атм. |  |  | SDR 9 – 16 атм.
| Толщина стенки, мм | Масса п./м., кг | Цена за | Толщина стенки, мм | Масса п./м., кг | Цена за
|  |  | п.м., руб. |  |  | п.м., руб. |  | 67 | 70 | 74
20 | 2 | 0.118 | 7.906 | 2.3 | 0.134 | 8.978 |  | 67 | 70 | 74
32 | 3 | 0.28 | 18.76 | 3.6 | 0.329 | 22.043 |  | 67 | 70 | 74
50 | 4.6 | 0.669 | 44.823 | 5.6 | 0.798 | 53.466 |  | 67 | 70 | 74
63 | 5.8 | 1.06 | 71.02 | 7.1 | 1.27 | 85.09 |  | 67 | 70 | 74
90 | 8.2 | 2.15 | 144.05 | 10.1 | 2.59 | 173.53 |  | 67 | 70 | 74
110 | 10 | 3.2 | 214.4 | 12.3 | 3.84 | 257.28 |  | 67 | 70 | 74
160 | 14.6 | 6.79 | 454.93 | 17.9 | 8.13 | 544.71 |  | 67 | 70 | 74
225 | 20.5 | 13.4 | 897.8 | 25.2 | 16.1 | 1078.7 |  | 67 | 70 | 74
280 | 25.4 | 20.7 | 1449 | 31.3 | 24.9 | 1743 |  | 67 | 70 | 74
315 | 28.6 | 26.2 | 1834 | 35.2 | 31.5 | 2205 |  | 67 | 70 | 74
355 | 32.2 | 33.3 | 2331 | 39.7 | 40 | 2800 |  | 67 | 70 | 74
400 | 36.3 | 42.3 | 2961 | 44.7 | 50.7 | 3549 |  | 67 | 70 | 74
500 | 45.4 | 66.1 | 4627 | 55.8 | 79.2 | 5544 |  | 67 | 70 | 74
630 | 57.2 | 104.8 | 7755.2 |  |  |  |  | 67 | 70 | 74
| SDR 17,6 - 7,5 атм. |  |  | SDR 13,6 – 10 атм. |  |  |  | 67 | 70 | 74
Наружный | [7 empty] | 67 | 70 | 74
диаметр, мм | Толщина стенки, мм | Масса п./м., кг | Цена за | Толщина стенки, мм | Масса п./м., кг | Цена за |  | 67 | 70 | 74
|  |  | п.м., руб. |  |  | п.м., руб. |  | 67 | 70 | 74
25 |  |  |  | 2 | 0.148 | 9.916 |  | 67 | 70 | 74
32 | *2,0 | 0.197 | 13.199 | 2.4 | 0.233 | 17.22 |  | 67 | 70 | 74
50 | *3,0 | 0.456 | 30.552 | 3.7 | 0.552 | 34.78 |  | 67 | 70 | 74
63 | 3.6 | 0.691 | 46.297 | 4.7 | 0.885 | 55.75 |  | 67 | 70 | 74
90 | 5.2 | 1.42 | 95.14 | 6.7 | 1.8 | 113.4 |  | 67 | 70 | 74
110 | 6.3 | 2.09 | 140.03 | 8.1 | 2.66 | 167.58 |  | 67 | 70 | 74
160 | 9.1 | 4.41 | 295.47 | 11.8 | 5.61 | 353.43 |  | 67 | 70 | 74
225 | 12.8 | 8.74 | 585.58 | 16.6 | 11.1 | 699.3 |  | 67 | 70 | 74
280 | 15.9 | 13.5 | 945 | 20.6 | 17.1 | 1197 |  | 67 | 70 | 74
315 | 17.9 | 17.1 | 1197 | 23.2 | 21.7 | 1519 |  | 67 | 70 | 74
355 | 20.1 | 21.6 | 1512 | 26.1 | 27.5 | 1925 |  | 67 | 70 | 74
400 | 22.7 | 27.5 | 1925 | 29.4 | 34.9 | 2443 |  | 67 | 70 | 74
500 | 28.3 | 42.9 | 3003 | 36.8 | 54.7 | 3829 |  | 67 | 70 | 74
630 | 35.7 | 68.1 | 5039.4 | 46.3 | 86.6 | 6408.4 |  | 67 | 70 | 74
710 | 40.2 | 86.4 | 6393.6 | 52.2 | 110 | 8140 |  | 67 | 70 | 74
800 | 45.3 | 109.7 | 8117.8 | 58.8 | 139.7 | 10337.8 |  | 67 | 70 | 74
900 | 51 | 138.9 | 10278.6 |  |  |  |  | 67 | 70 | 74
1000 | 56.6 | 171.3 | 12676.2 |  |  |  |  | 67 | 70 | 74
[8 empty] | 67 | 70 | 74
Наружный | Цены указаны в рублях с учетом НДС. | [6 empty] | 67 | 70 | 74
диаметр, мм. | [7 empty] | 67 | 70 | 74
| SDR 26 - 5 атм. |  |  | SDR 21 – 6,3 атм. |  |  |  | 67 | 70 | 74
| Толщина стенки, мм | Масса п./м., кг | Цена за | Толщина стенки, мм | Масса п./м., кг | Цена за |  | 67 | 70 | 74
|  |  | п.м., руб. |  |  | п.м., руб. |  | 67 | 70 | 74
63 |  |  |  | 3 | 0.582 | 38.994 |  | 67 | 70 | 74
90 | 3.5 | 0.982 | 65.794 | 4.3 | 1.19 | 79.73 |  | 67 | 70 | 74
110 | 4.2 | 1.44 | 96.48 | 5.3 | 1.78 | 119.26 |  | 67 | 70 | 74
160 | 6.2 | 3.08 | 206.36 | 7.7 | 3.77 | 252.59 |  | 67 | 70 | 74
225 | 8.6 | 5.98 | 400.66 | 10.8 | 7.45 | 499.15 |  | 67 | 70 | 74
280 | 10.7 | 9.29 | 650.3 | 13.4 | 11.5 | 805 |  | 67 | 70 | 74
315 | 12.1 | 11.8 | 826 | 15 | 14.5 | 1015 |  | 67 | 70 | 74
355 | 13.6 | 14.9 | 1043 | 16.9 | 18.4 | 1288 |  | 67 | 70 | 74
400 | 15.3 | 18.9 | 1323 | 19.1 | 23.4 | 1638 |  | 67 | 70 | 74
500 | 19.1 | 29.5 | 2065 | 23.9 | 36.5 | 2555 |  | 67 | 70 | 74
630 | 24.1 | 47 | 3478 | 30 | 57.8 | 4277.2 |  | 67 | 70 | 74
710 | 27.2 | 59.7 | 4417.8 | 33.9 | 73.6 | 5446.4 |  | 67 | 70 | 74
800 | 30.6 | 75.6 | 5594.4 | 38.1 | 93.3 | 6904.2 |  | 67 | 70 | 74
900 | 34.4 | 95.7 | 7081.8 | 42.9 | 118.1 | 8739.4 |  | 67 | 70 | 74
1000 | 38.2 | 118.1 | 8739.4 | 47.7 | 145.9 | 10796.6 |  | 67 | 70 | 74
1200 | 45.9 | 170.1 | 12587.4 | 57.2 | 209.8 | 15525.2 |  | 67 | 70 | 74
| SDR 41 - 3,2 атм. |  |  | SDR 33 – 4,0 атм. |  |  |  | 67 | 70 | 74
Наружный | [7 empty] | 67 | 70 | 74
диаметр, мм | Толщина стенки, мм | Масса п./м., кг | Цена за | Толщина стенки, мм | Масса п./м., кг | Цена за |  | 67 | 70 | 74
|  |  | п.м., руб. |  |  | п.м., руб. |  | 67 | 70 | 74
110 | 2.7 | 0.93 | 62.31 | 3.4 | 1.16 | 77.72 |  | 67 | 70 | 74
160 | 4 | 1.98 | 132.66 | 4.9 | 2.41 | 161.47 |  | 67 | 70 | 74
225 | 5.5 | 3.84 | 257.28 | 6.9 | 4.76 | 318.92 |  | 67 | 70 | 74
315 | 7.7 | 7.49 | 524.3 | 9.7 | 9.35 | 654.5 |  | 67 | 70 | 74
400 | 9.8 | 12.1 | 847 | 12.3 | 15.1 | 1057 |  | 67 | 70 | 74
500 | 12.3 | 19 | 1330 | 15.3 | 23.4 | 1638 |  | 67 | 70 | 74
630 | 15.4 | 29.9 | 2212.6 | 19.3 | 37.1 | 2745.4 |  | 67 | 70 | 74
710 | 17.4 | 38.1 | 2819.4 | 21.8 | 47.3 | 3500.2 |  | 67 | 70 | 74
800 | 19.6 | 48.3 | 3574.2 | 24.5 | 59.9 | 4432.6 |  | 67 | 70 | 74
900 | 22 | 60.9 | 4506.6 | 27.6 | 75.9 | 5616.6 |  | 67 | 70 | 74
1000 | 24.5 | 75.4 | 5579.6 | 30.6 | 93.5 | 6919 |  | 67 | 70 | 74
1200 | 29.4 | 108 | 7992 | 36,7 | 134 | 9916 |  | 67 | 70 | 74
[8 empty] | 67 | 70 | 74
ТРУБЫ ВОДОНАПОРНЫЕ ИЗ ПОЛИЭТИЛЕНА ПЭ100 (ГОСТ 18599-2001). | [7 empty] | 67 | 70 | 74
[8 empty] | 67 | 70 | 74
Наружный | Цены указаны в рублях с учетом НДС. | [6 empty] | 67 | 70 | 74
диаметр, мм. | [7 empty] | 67 | 70 | 74
| SDR 11 - 16 атм. |  |  | SDR 9 – 20 атм. |  |  |  | 67 | 70 | 74
| Толщина стенки, мм | Масса п./м., кг | Цена за | Толщина стенки, мм | Масса п./м., кг | Цена за |  | 67 | 70 | 74
|  |  | п.м., руб. |  |  | п.м., руб. |  | 67 | 70 | 74
20 | 2 | 0.117 | 7.839 |  |  |  |  | 67 | 70 | 74
25 | 2.3 | 0.171 | 11.457 |  |  |  |  | 67 | 70 | 74
32 | 3 | 0.28 | 18.76 |  |  |  |  | 67 | 70 | 74
50 | 4.6 | 0.669 | 44.823 | 5.6 | 0.793 | 53.131 |  | 67 | 70 | 74
63 | 7.1 | 1.26 | 84.42 | 7.1 | 1.26 | 84.42 |  | 67 | 70 | 74
90 | 8.2 | 2.14 | 143.38 | 10.1 | 2.56 | 171.52 |  | 67 | 70 | 74
110 | 10 | 3.17 | 212.39 | 12.3 | 3.82 | 255.94 |  | 67 | 70 | 74
160 | 14.6 | 6.86 | 459.62 | 17.9 | 8.05 | 539.35 |  | 67 | 70 | 74
225 | 20.5 | 13.6 | 911.2 | 25.2 | 16 | 1072 |  | 67 | 70 | 74
280 | 25.4 | 20.5 | 1435 | 31.3 | 24.6 | 1722 |  | 67 | 70 | 74
315 | 28.6 | 25.9 | 1813 | 35.2 | 31.1 | 2177 |  | 67 | 70 | 74
355 | 32.2 | 32.9 | 2303 | 39.7 | 39.6 | 2772 |  | 67 | 70 | 74
400 | 36.3 | 41.8 | 2926 | 44.7 | 50.2 | 3514 |  | 67 | 70 | 74
500 | 45.4 | 65.3 | 4571 | 55.8 | 78.2 | 5474 |  | 67 | 70 | 74
630 | 57.2 | 106 | 7844 |  |  |  |  | 67 | 70 | 74
| SDR 17 - 10 атм. |  |  | SDR 13,6 – 12,5 атм. |  |  |  | 67 | 70 | 74
Наружный | [7 empty] | 67 | 70 | 74
диаметр, мм | Толщина стенки, мм | Масса п./м., кг | Цена за | Толщина стенки, мм | Масса п./м., кг | Цена за |  | 67 | 70 | 74
|  |  | п.м., руб. |  |  | п.м., руб. |  | 67 | 70 | 74
32 | 2 | 0.195 | 13.065 | 2.4 | 0.231 | 15.477 |  | 67 | 70 | 74
50 | 3 | 0.453 | 30.351 | 3.7 | 0.55 | 36.85 |  | 67 | 70 | 74
63 | 3.8 | 0.722 | 48.374 | 4.7 | 0.88 | 58.96 |  | 67 | 70 | 74
90 | 5.4 | 1.46 | 97.82 | 6.7 | 1.78 | 119.26 |  | 67 | 70 | 74
110 | 6.6 | 2.23 | 149.41 | 8.1 | 2.63 | 176.21 |  | 67 | 70 | 74
160 | 9.5 | 4.65 | 311.55 | 11.8 | 5.55 | 371.85 |  | 67 | 70 | 74
225 | 13.4 | 9.21 | 617.07 | 16.6 | 11 | 737 |  | 67 | 70 | 74
280 | 16.6 | 13.9 | 973 | 20.6 | 17 | 1190 |  | 67 | 70 | 74
315 | 18.7 | 18 | 1260 | 23.2 | 21.5 | 1505 |  | 67 | 70 | 74
355 | 21.1 | 22.4 | 1568 | 26.1 | 27.3 | 1911 |  | 67 | 70 | 74
400 | 23.7 | 28.9 | 2023 | 29.4 | 34.5 | 2415 |  | 67 | 70 | 74
500 | 29.7 | 45.3 | 3171 | 36.8 | 54 | 3780 |  | 67 | 70 | 74
630 | 37.4 | 71.8 | 5313.2 | 46.3 | 85.6 | 6334.4 |  | 67 | 70 | 74
710 | 42.1 | 91.1 | 6741.4 | 52.2 | 109 | 8066 |  | 67 | 70 | 74
800 | 47.4 | 113 | 8362 | 58.8 | 138 | 10212 |  | 67 | 70 | 74
900 | 53.3 | 146 | 10804 |  |  |  |  | 67 | 70 | 74
1000 | 59.3 | 181 | 13394 |  |  |  |  | 67 | 70 | 74
[8 empty] | 67 | 70 | 74
Наружный | Цены указаны в рублях с учетом НДС. | [6 empty] | 67 | 70 | 74
диаметр, мм. | [7 empty] | 67 | 70 | 74
| SDR 21 - 8 атм. |  |  | SDR 17,6 – 9,5 атм. |  |  |  | 67 | 70 | 74
| Толщина стенки, мм | Масса п./м., кг | Цена за | Толщина стенки, мм | Масса п./м., кг | Цена за |  | 67 | 70 | 74
|  |  | п.м., руб. |  |  | п.м., руб. |  | 67 | 70 | 74
63 | 3 | 0.578 | 38.726 | 3.6 | 0.688 | 46.096 |  | 67 | 70 | 74
90 | 4.3 | 1.19 | 79.73 | 5.2 | 1.41 | 94.47 |  | 67 | 70 | 74
110 | 5.3 | 1.79 | 119.93 | 6.3 | 2.09 | 140.03 |  | 67 | 70 | 74
160 | 7.7 | 3.75 | 251.25 | 9.1 | 4.39 | 294.13 |  | 67 | 70 | 74
225 | 10.8 | 7.36 | 493.12 | 12.8 | 8.63 | 578.21 |  | 67 | 70 | 74
280 | 13.4 | 11.4 | 798 | 15.9 | 13.3 | 931 |  | 67 | 70 | 74
315 | 15 | 14.3 | 1001 | 17.9 | 16.9 | 1183 |  | 67 | 70 | 74
355 | 16.9 | 18.2 | 1274 | 20.1 | 21.4 | 1498 |  | 67 | 70 | 74
400 | 19.1 | 23.1 | 1617 | 22.7 | 27.2 | 1904 |  | 67 | 70 | 74
500 | 23.9 | 36.1 | 2527 | 28.3 | 42.4 | 2968 |  | 67 | 70 | 74
630 | 30 | 57 | 4218 | 35.7 | 67.2 | 4972.8 |  | 67 | 70 | 74
710 | 33.9 | 72.8 | 5387.2 | 40.2 | 85.5 | 6327 |  | 67 | 70 | 74
800 | 38.1 | 92.3 | 6830.2 | 45.3 | 109 | 8066 |  | 67 | 70 | 74
900 | 42.9 | 117 | 8658 | 51 | 137 | 10138 |  | 67 | 70 | 74
1000 | 47.7 | 147.3 | 10900.2 | 56.6 | 170 | 12580 |  | 67 | 70 | 74
| SDR 33 - 5 атм. |  |  | SDR 26 – 6,3 атм. |  |  |  | 67 | 70 | 74
Наружный | [7 empty] | 67 | 70 | 74
диаметр, мм | Толщина стенки, мм | Масса п./м., кг | Цена за | Толщина стенки, мм | Масса п./м., кг | Цена за |  | 67 | 70 | 74
|  |  | п.м., руб. |  |  | п.м., руб. |  | 67 | 70 | 74
63 | 2 | 0.396 | 26.532 |  |  |  |  | 67 | 70 | 74
90 | 2.8 | 0.789 | 52.863 |  | 0.978 | 65.526 |  | 67 | 70 | 74
110 | 3.4 | 1.17 | 78.39 | 4.2 | 1.43 | 95.81 |  | 67 | 70 | 74
160 | 4.9 | 2.43 | 162.81 | 6.2 | 3.11 | 208.37 |  | 67 | 70 | 74
225 | 6.9 | 4.81 | 322.27 | 8.6 | 6.07 | 406.69 |  | 67 | 70 | 74
280 | 8.6 | 7.45 | 521.5 | 10.7 | 9.18 | 642.6 |  | 67 | 70 | 74
315 | 9.7 | 9.44 | 660.8 | 12.1 | 11.9 | 833 |  | 67 | 70 | 74
355 | 10.9 | 11.9 | 833 | 13.6 | 14.7 | 1029 |  | 67 | 70 | 74
400 | 12.3 | 15.5 | 1085 | 15.3 | 19.1 | 1337 |  | 67 | 70 | 74
500 | 15.3 | 23.6 | 1652 | 19.1 | 29.3 | 2051 |  | 67 | 70 | 74
630 | 19.3 | 37.5 | 2775 | 24.1 | 47.42 | 3509.08 |  | 67 | 70 | 74
710 | 21.8 | 47.7 | 3529.8 | 27.2 | 59.1 | 4373.4 |  | 67 | 70 | 74
800 | 24.5 | 60.5 | 4477 | 30.6 | 75.4 | 5579.6 |  | 67 | 70 | 74
1000 | 30.6 | 94.4 | 6985.6 | 38.2 | 127.9 | 9464.6 |  | 67 | 70 | 74
1200 | 36.7 | 135 | 9990 | 45.9 | 167 | 12358 |  | 67 | 70 | 74
ТРУБЫ ИЗ ПОЛИЭТИЛЕНА ДЛЯ ГАЗОПРОВОДОВ ПЭ80 ( ГОСТ Р 50838-95). | [9 empty] | 74
74
Наружный | Цены указаны в рублях с учетом НДС. | [8 empty] | 74
диаметр, мм. | [7 empty] | 67 | 70 | 74
| SDR 17,6 – до 3атм. |  |  | SDR 11 – до 6 атм. | [5 empty] | 74
| Толщина стенки, мм | Масса п./м., кг | Цена за | Толщина стенки, мм | Масса п./м., кг | Цена за |  |  |  | 74
|  |  | п.м., руб. |  |  | п.м., руб. |  |  |  | 74
20 |  |  |  | 2 | 0.118 | 8.732 |  |  |  | 74
25 |  |  |  | 2.3 | 0.172 | 12.728 |  |  |  | 74
32 |  |  |  | 3 | 0.28 | 20.72 |  |  |  | 74
50 |  |  |  | 4.6 | 0.669 | 49.506 |  |  |  | 74
63 | 3.6 | 0.691 | 51.134 | 5.8 | 1.06 | 78.44 |  |  |  | 74
90 | 5.2 | 1.42 | 105.08 | 8.2 | 2.15 | 159.1 |  |  |  | 74
110 | 6.3 | 2.09 | 154.66 | 10 | 3.2 | 236.8 |  |  |  | 74
160 | 9.1 | 4.41 | 326.34 | 14.6 | 6.79 | 502.46 |  |  |  | 74
225 | 12.8 | 8.74 | 646.76 | 20.5 | 13.4 | 991.6 |  |  |  | 74
315 | 17.9 | 17.1 | 1265.4 | 28.7 | 26.2 | 1938.8 |  |  |  | 74
ТРУБЫ ИЗ ПОЛИЭТИЛЕНА ДЛЯ ГАЗОПРОВОДОВ ПЭ100 ( ГОСТ Р 50838-95) | [9 empty] | 74
74
| SDR 17-6 атм |  |  | SDR 13,6 – до 8 атм. | [5 empty] | 74
Наружный | [9 empty] | 74
диаметр, мм | Толщина стенки, мм | Масса п./м., кг | Цена за | Толщина стенки, мм | Масса п./м., кг | Цена за |  |  |  | 74
|  |  | п.м., руб. |  |  | п.м., руб. |  |  |  | 74
32 |  |  |  | 2.4 | 0.231 | 17.094 |  |  |  | 74
50 | 3 | 0.456 | 33.744 | 3.7 | 0.55 | 40.7 |  |  |  | 74
63 | 3.8 | 0.722 | 53.428 | 4.7 | 0.877 | 64.898 |  |  |  | 74
90 | 5.4 | 1.46 | 108.04 | 6.7 | 1.78 | 131.72 |  |  |  | 74
110 | 6.6 | 2.18 | 161.32 | 8.1 | 2.63 | 194.62 |  |  |  | 74
160 | 9.5 | 4.6 | 340.4 | 11.8 | 5.55 | 410.7 |  |  |  | 74
225 | 13.4 | 9.02 | 667.48 | 16.6 | 11 | 814 |  |  |  | 74
280 | 16.6 | 13.9 | 1028.6 | 20.6 | 17 | 1258 |  |  |  | 74
315 | 18.7 | 17.6 | 1302.4 | 23.2 | 21.5 | 1591 |  |  |  | 74
74
| SDR 11 – до 10атм. |  |  | SDR 9 – до 12атм. | [5 empty] | 74
Наружный | [9 empty] | 74
диаметр, мм | Толщина стенки, мм | Масса п./м., кг | Цена за | Толщина стенки, мм | Масса п./м., кг | Цена за |  |  |  | 74
|  |  | п.м., руб. |  |  | п.м., руб. |  |  |  | 74
63 | 5.8 | 1.05 | 77.7 | 7.1 | 1.28 | 94.72 |  |  |  | 74
90 | 8.2 | 2.12 | 156.88 | 10.1 | 2.58 | 190.92 |  |  |  | 74
110 | 10 | 3.14 | 232.36 | 12.3 | 3.82 | 282.68 |  |  |  | 74
160 | 14.6 | 6.7 | 495.8 | 17.9 | 8.03 | 594.22 |  |  |  | 74
225 | 20.5 | 13.2 | 976.8 | 25.2 | 15.98 | 1182.52 |  |  |  | 74
280 | 25.4 | 20.5 | 1517 | 31.3 | 24.6 | 1820.4 |  |  |  | 74
315 | 28.6 | 25.6 | 1894.4 | 35.2 | 31.1 | 2301.4 |  |  |  | 74
Намотка в бухтах 63---до 500м,
90-до 250м ,110 - до 160м
Габариты бухты - ширина 2.4м, толщина 1.20м