## ПолистиролБетонные изделия
Общество с ограниченной ответственностью
| Российская федерация 141068 МО г.Королев |  |  |  | Р/счет 40702810301140000267
| мкр. Текстильщик, ул. Советская д,5 офис 21. |  |  |  | в ОАО Банк Москвы г. Москва
| Тел/Факс (495) 988-50-61 |  |  |  | К/счет 30101810500000000219
| Моб. (926) 600-06-31 (916) 300-09-44 |  |  |  | БИК 044525219
| e-mail: gradstroi@bk.ru www.gs-ooo.ru |  |  |  | ИНН 5018136210 КПП 501801001
ООО «ГрадСтрой» - производственно торговая компания. Основной ведущей специализацией организации является производство полистиролбетонных блоков, плит, армированных перемычек, пенобетонных блоков и сухих строительных смесей.
ПОЛИСТИРОЛБЕТОННЫЕ БЛОКИ
САНИТАРНО-ЭПИДЕМИОЛОГИЧЕСКОЕ ЗАКЛЮЧЕНИЕ 77.МО.01.574.П.010788.12.09 СЕРТИФИКАТ СООТВЕТСТВИЯ № РОСС RU.АЕ55.Н00360
Марка по плотности | РАЗМЕРЫ | Кол-во | Класс по прочности |  | Морозостойкость F | Теплопроводность Вт/(м(0С) | Стоимость | Стоимость
|  | 1м3 | Марка бетона |  |  |  | До 100м3 | От 100м3
D 250 | 400*295*595 400*300*600 | 13.8 | В0,35 / М5 | Ненесущие стены | F 25-35 | 0.075 | 2400 | 2350*
D 300 | 375*295*595 375*300*600 | 14.8 | В0,5 / М7,5 |  | F 25-50 | 0.085 | 2500 | 2450*
D 350 | 295*295*595 300*300*600 | 18.5 | В0,75 / М10 | Самонесущ стены | F 35-50 | 0.095 | 2600 | 2550*
D 400 | 195*295*595 200*300*600 | 27.8 | В 1 / М15 |  | F 35-50 | 0.105 | 2700 | 2600*
D 450 | 95*295*595 100*300*600 | 55.5 | В 1,5 / М20 | Несущие стены | F 35-50 | 0.115 | 2900 | 2750*
D 500 |  |  | В 2,0 / М25 |  | F 35-75 | 0.125 | 3100 | 2950*
ТЕПЛОИЗОЛЯЦИОННЫЕ ПЛИТЫ ПОЛИСТИРОЛБЕТОННЫЕ
САНИТАРНО-ЭПИДЕМИОЛОГИЧЕСКОЕ ЗАКЛЮЧЕНИЕ 77.МО.01.574.П.010788.12.09 СЕРТИФИКАТ СООТВЕТСТВИЯ № РОСС RU.АЕ55.Н00360
Марка по плотности | РАЗМЕРЫ | Кол-во | Класс по прочности |  | Морозостойкость F | Теплопроводность Вт/(м(0С) | Стоимость | Стоимость
|  | 1м3 | Марка бетона |  |  |  | До 100м3 | От 100м3
D 175-225 | 100*300*600 | 55,55 18,52 | М 2,5-5 | утеплитель | F 25 | 0.055 | 2550 | 2400*
100*600*900
ПЕРЕМЫЧКИ ПОЛИСТИРОЛБЕТОННЫЕ АРМИРОВАННЫЕ САМОНЕСУШИЕ
САНИТАРНО-ЭПИДЕМИОЛОГИЧЕСКОЕ ЗАКЛЮЧЕНИЕ 77.МО.01.574.П.010788.12.09 СЕРТИФИКАТ СООТВЕТСТВИЯ № РОСС RU.АЕ55.Н00360
№ | НАИМЕНОВАНИЕ | МАРКА Класс по прочн. на сжатие Коэф. тепл-ти | РАЗМЕРЫ ПЕРЕМЫЧЕК | м3/1шт | ВЕС | Стоимость | Стоимость
|  |  | Ширина * Высота * Длина |  | кг/1шт | До 100 шт. | ОТ 100 шт.
1.1. | ППБ-120-I | D 400 | 180 * 295 * 1200 | 0.0637 | 26.7 | 426.8 | 401.3
1.2. | ППБ -120-II | В 0,75 | 140 *235* 1200 | 0.0395 | 16.5 | 264.7 | 248.8
1.3. | ППБ -120-III | 0,08 Вт/м ˚С | 180 * 235 * 1200 | 0.0508 | 21.3 | 340.4 | 320
1.4. | ППБ -120-IV |  | 140 *295* 1200 | 0.0496 | 20.8 | 332.3 | 312.5
2.1. | ППБ -150-I | D 400 | 180 * 295 * 1500 | 0.0797 | 33.4 | 534 | 502.1
2.2. | ППБ -150-II | В 0,75 | 140 *235* 1500 | 0.0494 | 20.7 | 331 | 311.2
2.3. | ППБ -150-III | 0,08 Вт/м ˚С | 180 * 235 * 1500 | 0.0635 | 26.6 | 425.5 | 400
2.4. | ППБ -150- IV |  | 140 *295* 1500 | 0.0620 | 26.04 | 415.4 | 390.6
3.1. | ППБ -180-I | D 400 | 180 * 295 * 1800 | 0.0956 | 40.1 | 640.5 | 602.3
3.2. | ППБ -180-II | В 0,75 | 140 *235* 1800 | 0.0592 | 24.8 | 396.6 | 372.9
3.3. | ППБ -180-III | 0,08 Вт/м ˚С | 180 * 235 * 1800 | 0.0761 | 31.9 | 509.9 | 479.5
3.4. | ППБ -180- IV |  | 140 *295* 1800 | 0.0743 | 31.2 | 497.8 | 468.1
4.1. | ППБ -210-I | D 400 | 180 * 295 * 2100 | 0.1115 | 46.8 | 747.1 | 702.4
4.2. | ППБ -210-II | В 0,75 | 140 *235* 2100 | 0.0691 | 29.02 | 463 | 435.3
4.3. | ППБ -210-III | 0,08 Вт/м ˚С | 180 * 235 * 2100 | 0.0888 | 37.2 | 595 | 559.4
4.4. | ППБ -210- IV |  | 140 *295* 2100 | 0.0867 | 36.4 | 580.9 | 546.2
5.1. | ППБ -240-I | D 400 | 180 * 295 * 2400 | 0.1274 | 53.5 | 853.6 | 802.6
5.2. | ППБ -240-II | В 0,75 | 140 *235* 2400 | 0.0790 | 31.1 | 529.3 | 497.7
5.3. | ППБ -240-III | 0,08 Вт/м ˚С | 180 * 235 * 2400 | 0.1015 | 42.6 | 680.1 | 639.4
5.4. | ППБ -240- IV |  | 140 *295* 2400 | 0.0991 | 41.6 | 664 | 624.3
6.1. | ППБ -270-I | D 400 | 180 * 295 * 2700 | 0.1434 | 60.2 | 960.8 | 903.4
6.2. | ППБ -270-II | В 0,75 | 140 *235* 2700 | 0.0888 | 37.2 | 595 | 559.4
6.3. | ППБ -270-III | 0,08 Вт/м ˚С | 180 * 235 * 2700 | 0.1142 | 47.9 | 765.1 | 719.5
6.4. | ППБ -270- IV |  | 140 *295* 2700 | 0.1115 | 46.8 | 747.1 | 702.4
7.1. | ППБ -300-I | D 400 | 180 * 295 * 2970 | 0.1577 | 66.2 | 1056.6 | 993.5
7.2. | ППБ -300-II | В 0,75 | 140 *235* 2970 | 0.0977 | 41.03 | 654.6 | 615.5
7.3. | ППБ -300-III | 0,08 Вт/м ˚С | 180 * 235 * 2970 | 0.1256 | 52.7 | 841.5 | 791.3
7.4. | ППБ -300- IV |  | 140 *295* 2970 | 0.1227 | 51.5 | 822.1 | 773
ВЫПОЛНЯЕМ ЗАКАЗЫ НА НЕСТАНДАРТНЫЕ РАЗМЕРЫ !!!
Сертификаты, загрузка, доставка!!!
Тел. Факс 8(495)988-50-61
e-mail: gradstroi@bk.ru www.gs-ooo.ru
ГрадСтрой

## Строительные Клеевые Смеси
Общество с ограниченной ответственностью
| Российская федерация 141068 МО г.Королев | Р/счет 40702810301140000267
| мкр. Текстильщик, ул. Советская д,5 офис 21. | в ОАО Банк Москвы г. Москва
| Тел/Факс (495) 988-50-61 | К/счет 30101810500000000219
| Моб. (926) 600-06-31 (916) 300-09-44 | БИК 044525219
| e-mail: gradstroi@bk.ru www.gs-ooo.ru | ИНН 5018136210 КПП 501801001
ООО «ГрадСтрой» - производственно торговая компания. Основной ведущей специализацией организации является производство полистиролбетонных блоков, плит, армированных перемычек, пенобетонных блоков и сухих строительных смесей.
СТРОИТЕЛЬНЫЕ КЛЕЕВЫЕ СМЕСИ
МАРКА | ОБЛАСТЬ ПРИМЕНЕНИЯ / расход сухой смеси. | ВЕС | Цена (руб.)
(кг.)
GS Ячеистый бетон | Смесь для укладки блоков из пенобетона и газосиликата. | 25 | 130
Состав: смесь цемента м-500 д0, тщательно отфракционного песка с полимерными пластифицирующими, водоудерживающими и структурообразующими добавками.
Расход 1,5-1,6 кг. На каждый мм толщины слоя на 1 м2 (12-30кг на 1 м.куб. блоков)
GS Полистиролбетон | Смесь для укладки блоков из полистиролбетона. | 25 | 160
Состав: Пескоцементная смесь с пластифицирующими и водоудерживающими добавками. Расход 1,5-1,6 кг. На каждый мм толщины слоя на 1 м2 (12-30кг на 1 м.куб. блоков)
GS УТЕПЛИТЕЛЬ | Клеевая смесь для фиксации утеплителя из пенополистирола и приклеивания минераловатных плит. Состав: Высокачественная цементно-песчаная клеевая смесь с пластифицирующими, структурообразующими, полимерными, и водоудерживающими добавками. Для фиксации панелей утеплителя из пенопласта, либо для приклеивания плит из минеральной ваты и подобных материалов на фасады зданий и внутри помещений. Может применяться в качестве высококачественного клея для фиксации блоков и керамической плитки снаружи и внутри помещений. Расход: 2,2-6 кг. /м2 | 25 | 270
GS СТАНДАРТ | Клей для укладки керамической, кафельной, каменной плитки на стены из блоков, кирпича, бетона и проведения ремонтных работ внутри помещений. | 25 | 115
высококачественный, водостойкий клей с противогрибковыми добавками. Состав: Цементно-песчаная смесь с пластифицирующими, полимерными и структурообразующими добавками.
Расход 2,5-7,5 кг. На каждый мм толщины слоя на 1 м2 на настенной плитки.
GS КЕРАМОГРАНИТ | Усиленный эластичный клей для керамогранита природного камня. | 25 | 160
Для укладки керамической, кафельной, каменной плитки на стены и полы из блоков, кирпича, бетона и проведения ремонтных работ снаружи и внутри помещений.
Толщина слоя: 4-10мм. Расход: 5-15кг/м2.
GS ПГП | для склеивания пазогребневых гипсовых плит . Состав: Гипсовая смесь с пластифицирующими полимерными, минеральными добавками в совокупности с регуляторами твердения. Для монтажа пазогребневых плит, а так же укладки керамической, кафельной, каменной плитки на стены из гипса, гипсолита, гипсокартона, кирпича, бетона. | 25 | 170
Толщина слоя: 2-10мм. Расход: 0.7-4 кг/м2.
«АНТИМОРОЗ» | для проведения строительных и работ при отрицательных температурах. | 15 | 420
Расход: 0,5-2кг на мешок смеси 25кг (от 0 до -5°С - 0,5 кг; от -5°С до -10°С - 1 кг; от -10°С до -15°С - 1,5 кг; от -15°С до -20°С - 2 кг. )
Сертификаты, загрузка, доставка!!!
Тел. Факс 8(495)988-50-61
e-mail: gradstroi@bk.ru www.gs-ooo.ru
ГрадСтрой

## Пено-, КерамзитбетонПескоцемент
Общество с ограниченной ответственностью
Российская федерация 141068 МО г.Королев |  |  |  | Р/счет 40702810301140000267
мкр. Текстильщик, ул. Советская д,5 офис 21. |  |  |  | в ОАО Банк Москвы г. Москва
Тел/Факс (495) 988-50-61 |  |  |  | К/счет 30101810500000000219
Моб. (926) 600-06-31 (916) 300-09-44 |  |  |  | БИК 044525219
e-mail: gradstroi@bk.ru www.gs-ooo.ru |  |  |  | ИНН 5018136210 КПП 501801001
ООО «ГрадСтрой» - производственно торговая компания. Основной ведущей специализацией организации является производство полистиролбетонных блоков, плит, армированных перемычек, пенобетонных блоков и сухих строительных смесей.
ПЕНОБЕТОННЫЕ БЛОКИ ПЕНОБЛОКИ
Марка по плотности | РАЗМЕРЫ | ШТУК в 1м3 | Класс по прочности на сжатие |  | Коэффиц. теплопр-ти Вт/(м(0С) | ЦЕНА с НДС и Доставкой
При загрузке не менее 25м3
D 500 | 200*300*600 100*300*600 | 27,7 шт. 55,5 шт. | В1,0-1,5 | Несущие стены | 0.12 | 2100 руб./м3
D 600 |  |  | В1,5-2,0 | Несущие стены | 0.14 | 2100 руб./м3
КЕРАМЗИТОБЕТОННЫЕ БЛОКИ ПЕСКОЦЕМЕНТНЫЕ БЛОКИ
НИМЕНОВАНИЕ |  | РАЗМЕРЫ | ШТУК в 1м3 | ЦЕНА за 1 шт. с НДС и Доставкой
КЕРАМЗИТОБЕТОННЫЕ БЛОКИ |  | 390*190*188 | 71,8 шт. | 38 руб./шт
ПУСТОТЕЛЫЕ 4-х ЩЕЛЕВЫЕ
КЕРАМЗИТОБЕТОННЫЕ БЛОКИ |  | 390*190*188 | 71,8 шт. | 43 руб./шт
ПОЛНОТЕЛЫЕ
КЕРАМЗИТОБЕТОННЫЕ БЛОКИ |  | 390*190*120 | 112,4 шт. | 31 руб./шт
ПЕРЕГОРОДОЧНЫЕ 2-х ПУСТОТНЫЕ
КЕРАМЗИТОБЕТОННЫЕ БЛОКИ |  | 390*190*90 | 149,9 шт. | 26 руб./шт
ПЕРЕГОРОДОЧНЫЕ 2-х ПУСТОТНЫЕ
ПЕСКОЦЕМЕНТНЫЕ БЛОКИ |  | 390*190*188 | 71,8 шт. | 32 руб./шт
ПУСТОТЕЛЫЕ 4-х ЩЕЛЕВЫЕ
ПЕСКОЦЕМЕНТНЫЕ БЛОКИ |  | 390*190*188 | 71,8 шт. | 38 руб./шт
ПОЛНОТЕЛЫЕ / ФУНДАМЕНТНЫЕ
ПЕСКОЦЕМЕНТНЫЕ БЛОКИ |  | 390*190*120 | 112,4 шт. | 28 руб./шт
ПЕРЕГОРОДОЧНЫЕ 2-х ПУСТОТНЫЕ
ПЕСКОЦЕМЕНТНЫЕ БЛОКИ |  | 390*190*90 | 149,9 шт. | 23 руб./шт
ПЕРЕГОРОДОЧНЫЕ 2-х ПУСТОТНЫЕ
Сертификаты, загрузка, доставка!!!
Тел. Факс 8(495)988-50-61
e-mail: gradstroi@bk.ru www.gs-ooo.ru
ГрадСтрой

## Газосиликатные блоки
Общество с ограниченной ответственностью
|  | Российская федерация 141068 МО г.Королев |  |  | Р/счет 40702810301140000267
|  | мкр. Текстильщик, ул. Советская д,5 офис 21. |  |  | в ОАО Банк Москвы г. Москва
|  | Тел/Факс (495) 988-50-61 |  |  | К/счет 30101810500000000219
|  | Моб. (926) 600-06-31 (916) 300-09-44 |  |  | БИК 044525219
|  | e-mail: gradstroi@bk.ru www.gs-ooo.ru |  |  | ИНН 5018136210 КПП 501801001
ООО «ГрадСтрой» - производственно торговая компания. Основной ведущей специализацией организации является производство полистиролбетонных блоков, плит, армированных перемычек, пенобетонных блоков и сухих строительных смесей.
ГАЗОСИЛИКАТНЫЕ БЛОКИ
| Марка по плотности | РАЗМЕРЫ | РАЗМЕРЫ | Класс по прочности на сжатие | Марка по морозостой-кости | Коэффиц. | ЦЕНА (на стандарт)
|  | стандарт | перегородки |  |  | теплопр-ти Вт/(м(0С) | с НДС и Доставкой
При загрузке не менее 30м3
| D 400 | 600*300*250 600*300*200 | 600*50*250 600*75*250 600*100*250 600*125*250 600*150*250 | В 1 | F-25-35 | 0.1 | 2450 руб./м3
600*375*250 600*400*250
| D 500 |  |  | В 2 | F-25-35 | 0.12 | 2450 руб./м3
600*500*250 600*200*250
| D 600 |  |  | В 2,5 | F-25-35 | 0.14 | 2450 руб./м3
Сертификаты, загрузка, доставка!!!
Тел. Факс 8(495)988-50-61
e-mail: gradstroi@bk.ru www.gs-ooo.ru
ГрадСтрой

## Гипсовые плиты
Общество с ограниченной ответственностью
| Российская федерация 141068 МО г.Королев |  |  | Р/счет 40702810301140000267
| мкр. Текстильщик, ул. Советская д,5 офис 21. |  |  | в ОАО Банк Москвы г. Москва
| Тел/Факс (495) 988-50-61 |  |  | К/счет 30101810500000000219
| Моб. (926) 600-06-31 (916) 300-09-44 |  |  | БИК 044525219
| e-mail: gradstroi@bk.ru www.gs-ooo.ru |  |  | ИНН 5018136210 КПП 501801001
ООО «ГрадСтрой» - производственно торговая компания. Основной ведущей специализацией организации является производство полистиролбетонных блоков, плит, армированных перемычек, пенобетонных блоков и сухих строительных смесей.
ПАЗОГРЕБНЕВЫЕ ГИПСОВЫЕ ПЛИТЫ ПГП –стандарт ПГП-гидро
| НИМЕНОВАНИЕ | РАЗМЕРЫ | ЦЕНА с НДС и Доставкой
При загрузке не менее 270м2
|  |  | Цена за 1 м2 | Цена за 1 шт
| ПГП стандарт –Пазогребневая Гипсовая плита станд. | 667*500*80 | 410 руб./м2 | *
| ПГП ГИДРО –Пазогребневая Гипсовая плита влагост. | 667*500*80 | 515 руб./м2 | *
Сертификаты, загрузка, доставка!!!
Тел. Факс 8(495)988-50-61
e-mail: gradstroi@bk.ru www.gs-ooo.ru
ГрадСтрой

## ЦЕМЕНТ
Общество с ограниченной ответственностью
| Российская федерация 141068 МО г.Королев |  | Р/счет 40702810301140000267
| мкр. Текстильщик, ул. Советская д,5 офис 21. |  | в ОАО Банк Москвы г. Москва
| Тел/Факс (495) 988-50-61 |  | К/счет 30101810500000000219
| Моб. (926) 600-06-31 (916) 300-09-44 |  | БИК 044525219
| e-mail: gradstroi@bk.ru www.gs-ooo.ru |  | ИНН 5018136210 КПП 501801001
ООО «ГрадСтрой» - производственно торговая компания, является прямым дистрибьютором ЗАО «ВолгаЦемент» собственник Вольского цементного завода «Коммунар», история деятельности которого начинается с 1914 года. Завод, входивший ранее в объединение «Вольскцемент», а затем в ОАО «Вольский завод асбестоцементных изделий», всегда держал высокие марки выпускаемого цемента.
ЦЕМЕНТ
Наименование продукции |  | ГОСТ | Единица измерения | Цена с НДС в руб.
Портландцемент М-500 Д 0 |  | ГОСТ 10178-85,30515-97
Ж/д вагоны на Москве |  |  | тонна | 2900
Самовывоз Ж/д вагоны с Вольска |  |  | тонна | договорная
Портландцемент ССПЦ М-500 Д 20 |  | ГОСТ 22266-94
Ж/д вагоны на Москве |  |  | тонна | 2850
Самовывоз Ж/д вагоны с Вольска |  |  | тонна | договорная
Портландцемент М-500 Д 20 |  | ГОСТ 10178-85,30515-97
Ж/д вагоны на Москве |  |  | тонна | 2850
Самовывоз Ж/д вагоны с Вольска |  |  | тонна | договорная
Портландцемент М-400 Д 0 |  | ГОСТ 10178-85,30515-97
Ж/д вагоны на Москве |  |  | тонна | 2800
Самовывоз Ж/д вагоны с Вольска |  |  | тонна | договорная
Портландцемент М-400 Д 0 - Н |  | ГОСТ 10178-85,30515-97
Ж/д вагоны на Москве |  |  | тонна | 2800
Самовывоз Ж/д вагоны с Вольска |  |  | тонна | договорная
Портландцемент ССПЦ М-400 Д 0 |  | ГОСТ 22266-94
Ж/д вагоны на Москве |  |  | тонна | 2800
Самовывоз Ж/д вагоны с Вольска |  |  | тонна | договорная
Портландцемент ССПЦ М-400 Д 20 |  | ГОСТ 22266-94
Ж/д вагоны на Москве |  |  | тонна | 2800
Самовывоз Ж/д вагоны с Вольска |  |  | тонна | договорная
Портландцемент М-400 Д 20 |  | ГОСТ 10178-85,30515-97
Ж/д вагоны на Москве |  |  | тонна | 2750
Самовывоз Ж/д вагоны с Вольска |  |  | тонна | договорная
Сертификаты, загрузка, доставка!!!
Тел. Факс 8(495)988-50-61
e-mail: gradstroi@bk.ru www.gs-ooo.ru
ГрадСтрой

## ИЗВЕСТЬ,МЕЛ
Общество с ограниченной ответственностью
| Российская федерация 141068 МО г.Королев |  |  |  |  | Р/счет 40702810301140000267
| мкр. Текстильщик, ул. Советская д,5 офис 21. |  |  |  |  | в ОАО Банк Москвы г. Москва
| Тел/Факс (495) 988-50-61 |  |  |  |  | К/счет 30101810500000000219
| Моб. (926) 600-06-31 (916) 300-09-44 |  |  |  |  | БИК 044525219
| e-mail: gradstroi@bk.ru www.gs-ooo.ru |  |  |  |  | ИНН 5018136210 КПП 501801001
ООО «ГрадСтрой» - производственно торговая компания, является прямым дистрибьютером ООО"Волга Известь" и предлогает следующую продукцию: известь воздушную кальциевую комовую 1,2 и 3 сортов соответствующих ГОСТ 9179-77 без добавок, фракции 0-20 и 20-50 мм, известь активностью менее 70% и мел высушенный , отгрузка производится автотранспартом и в ж/д вагоны из г. Вольска во все регионы России.
ИЗВЕСТЬ, МЕЛ
Наименование показателя | 1 сорт ГОСТ 9179-77 | факт | 2 сорт ГОСТ 9179-77 | факт | 3 сорт ГОСТ 9179-77 | факт | Акт-ть менее 70% | Мел высушенный
Активные СаО+MgО,
не менее | 90% | 92.5% | 80% | 85% | 70% | 75% | 60-70 | 2-7,5%
Активный МgО,
не более | 5% | 0.65% | 5% | 0.65% | 5% | 0.65% | 0.65% | 1%
Со2,
не более | 3% | 1.8 | 5% | 2.8% | 7% | 6% | 11 | -
Непогасившиеся зерна,
не более | 7% | 1.8 | 11% | 3% | 14% | 5% | 20 | -
Цены указаны с учетом НДС руб/тн с доставкой на Москву ж/д вагонами | 3800 |  |  | 3500 |  | 3200 | 3000 | 1600
Сертификаты, загрузка, доставка!!!
Тел. Факс 8(495)988-50-61
e-mail: gradstroi@bk.ru www.gs-ooo.ru
ГрадСтрой

## ПЕНОПОЛИСТИРОЛ(ПЕНОПЛАСТ)
Общество с ограниченной ответственностью
|  | Российская федерация 141068 МО г.Королев |  | Р/счет 40702810301140000267
|  | мкр. Текстильщик, ул. Советская д,5 офис 21. |  | в ОАО Банк Москвы г. Москва
|  | Тел/Факс (495) 988-50-61 |  | К/счет 30101810500000000219
|  | Моб. (926) 600-06-31 (916) 300-09-44 |  | БИК 044525219
|  | e-mail: gradstroi@bk.ru www.gs-ooo.ru |  | ИНН 5018136210 КПП 501801001
ООО «ГрадСтрой» - производственно торговая компания, является прямым дистрибьютером Торгового Дома «МОССТРОЙ-31», работающего более 50 лет в области утепления зданий и сооружений различного назначения для любых климатических условий с применением Пенополистирола. ТД «МОССТРОЙ-31» использует только импортное сырьё и высокие технологии, благодаря чему Вы получаете только качественный пенополистирол.
Пенополистирол (пенопласт)
| Наименование |  | Цена руб./куб. м | стандартные размеры
| ПСБ-С 15У (плотность до10 кг/м3) |  | 1030 | 1000*1000мм 1000*1200мм 2000*1000мм
| ПСБ-С 15 (плотность 10,1-13 кг/м3) |  | 1340
| ПСБ-С 15Т (плотность 13-14 кг/м3) |  | 1560 | толщина листа от 20-500мм (шаг 10 мм)
| ПСБ-С 25 (плотность 15,1-17 кг/м3) |  | 1680
| ПСБ-С 25Ф (плотность 16-17 кг/м3) |  | 1790
| ПСБ-С 25 Ф (плотность 18-19 кг/м3) |  | 1940
| ПСБ-С 25Т (плотность 20-22 кг/м3) |  | 2150 | возможны нестандартные размеры
| ПСБ-С 35 (плотность 25,1-27 кг/м3) |  | 2320
| ПСБ-С 35Т (плотность 30-32 кг/м3) |  | 2750
| ПСБ-С 50 (плотность 35,1-37 кг/м3) |  | 3230
Сертификаты, загрузка, доставка!!!
Тел. Факс 8(495)988-50-61
e-mail: gradstroi@bk.ru www.gs-ooo.ru
ГрадСтрой